## Datos_procesados
Agregado | Gradacion | Porosidad_pct | Relacion_agua_cemento | Resistencia_compresion_MPa | Permeabilidad_mm_s
Granite | 5-10 mm | 12 | 0.2 | 17.2 | 1.38
Granite | 5-10 mm | 12 | 0.25 | 53.4 | 0.3
Granite | 5-10 mm | 12 | 0.3 | 48.3 | 0.17
Granite | 5-10 mm | 15 | 0.2 | 13 | 1.48
Granite | 5-10 mm | 15 | 0.25 | 32.6 | 0.55
Granite | 5-10 mm | 15 | 0.3 | 35.9 | 0.4
Granite | 5-10 mm | 18 | 0.2 | 9.9 | 1.73
Granite | 5-10 mm | 18 | 0.25 | 30.3 | 1.25
Granite | 5-10 mm | 18 | 0.3 | 28.5 | 0.63
Granite | 5-10 mm | 21 | 0.2 | 7.6 | 1.95
Granite | 5-10 mm | 21 | 0.25 | 22.3 | 2.29
Granite | 5-10 mm | 21 | 0.3 | 23.8 | 1.45
Granite | 50% 5-10 + 50% 10-15 mm | 12 | 0.2 | 13.9 | 0.65
Granite | 50% 5-10 + 50% 10-15 mm | 12 | 0.25 | 56.9 | 0.28
Granite | 50% 5-10 + 50% 10-15 mm | 12 | 0.3 | 47.3 | 0.24
Granite | 50% 5-10 + 50% 10-15 mm | 15 | 0.2 | 25.8 | 1.27
Granite | 50% 5-10 + 50% 10-15 mm | 15 | 0.25 | 38.5 | 2.37
Granite | 50% 5-10 + 50% 10-15 mm | 15 | 0.3 | 37.8 | 2.29
Granite | 50% 5-10 + 50% 10-15 mm | 18 | 0.2 | 10.4 | 1.68
Granite | 50% 5-10 + 50% 10-15 mm | 18 | 0.25 | 32.5 | 1.05
Granite | 50% 5-10 + 50% 10-15 mm | 18 | 0.3 | 34.9 | 1.09
Granite | 50% 5-10 + 50% 10-15 mm | 21 | 0.2 | 13.9 | 2.87
Granite | 50% 5-10 + 50% 10-15 mm | 21 | 0.25 | 23.6 | 2.37
Granite | 50% 5-10 + 50% 10-15 mm | 21 | 0.3 | 26.6 | 2.29
Granite | 10-15 mm | 12 | 0.2 | 9.6 | 0.63
Granite | 10-15 mm | 12 | 0.25 | 53.6 | 0.28
Granite | 10-15 mm | 12 | 0.3 | 44.6 | 0.12
Granite | 10-15 mm | 15 | 0.2 | 17.8 | 1.21
Granite | 10-15 mm | 15 | 0.25 | 35 | 0.45
Granite | 10-15 mm | 15 | 0.3 | 32.6 | 0.4
Granite | 10-15 mm | 18 | 0.2 | 14.7 | 2.98
Granite | 10-15 mm | 18 | 0.25 | 31.5 | 1.09
Granite | 10-15 mm | 18 | 0.3 | 29.2 | 0.79
Granite | 10-15 mm | 21 | 0.2 | 9.6 | 4.5
Granite | 10-15 mm | 21 | 0.25 | 23.6 | 2.13
Granite | 10-15 mm | 21 | 0.3 | 21.4 | 0.94
Dolerite | 5-10 mm | 12 | 0.2 | 23.5 | 1.42
Dolerite | 5-10 mm | 12 | 0.25 | 53.7 | 0.42
Dolerite | 5-10 mm | 12 | 0.3 | 49.9 | 0.19
Dolerite | 5-10 mm | 15 | 0.2 | 21.2 | 1.63
Dolerite | 5-10 mm | 15 | 0.25 | 37.8 | 1.05
Dolerite | 5-10 mm | 15 | 0.3 | 36.3 | 0.82
Dolerite | 5-10 mm | 18 | 0.2 | 27.1 | 2.77
Dolerite | 5-10 mm | 18 | 0.25 | 32.8 | 1.73
Dolerite | 5-10 mm | 18 | 0.3 | 30.9 | 1.02
Dolerite | 5-10 mm | 21 | 0.2 | 11.8 | 2.23
Dolerite | 5-10 mm | 21 | 0.25 | 25.6 | 3.44
Dolerite | 5-10 mm | 21 | 0.3 | 24.6 | 2.21

## Resumen_estadistico
Variable | count | mean | std | min | 25% | 50% | 75% | max | CV_pct
Porosidad_pct | 48 | 16.5 | 3.389596 | 12 | 14.25 | 16.5 | 18.75 | 21 | 20.54301
Relacion_agua_cemento | 48 | 0.25 | 0.04125685 | 0.2 | 0.2 | 0.25 | 0.3 | 0.3 | 16.50274
Resistencia_compresion_MPa | 48 | 28.81875 | 13.19606 | 7.6 | 20.35 | 27.8 | 36 | 56.9 | 45.78984
Permeabilidad_mm_s | 48 | 1.385 | 0.9750396 | 0.12 | 0.61 | 1.23 | 2.15 | 4.5 | 70.39997

## Correlaciones
| Porosidad_pct | Relacion_agua_cemento | Resistencia_compresion_MPa | Permeabilidad_mm_s
Porosidad_pct | 1 | 5.912027e-17 | -0.5451943 | 0.6919903
Relacion_agua_cemento | 5.912027e-17 | 1 | 0.5971523 | -0.4054114
Resistencia_compresion_MPa | -0.5451943 | 0.5971523 | 1 | -0.5898982
Permeabilidad_mm_s | 0.6919903 | -0.4054114 | -0.5898982 | 1

## Resultados_principales
Indicador | Valor
Número de observaciones | 48
Correlación resistencia-permeabilidad (r) | -0.5898982
R² resistencia-permeabilidad | 0.3479799
Pendiente de regresión (MPa por mm/s) | -7.983607
Intercepto de regresión (MPa) | 39.87605